## MergedTable
|  | Disponible en Orbinox? | No | Sí | No | No | No | No | No | No | No | No | Sí | Sí | No | Sí | Sí | Sí | No | Sí | Sí | Sí | No | Sí | Sí | Sí | No | No | Sí | No | Sí | No | Sí | Sí | No | No | No
| Tipo de material | Plásticos | Plásticos | Plásticos | Plásticos | Plásticos | Plásticos | Plásticos | Plásticos | Plásticos | Plásticos | Plásticos | Plásticos | Plásticos | Plásticos | Elastómeros | Elastómeros | Elastómeros | Elastómeros | Elastómeros | Elastómeros | Elastómeros | Elastómeros | Elastómeros | Metales | Metales | Metales | Metales | Metales | Metales | Metales | Metales | Metales | Metales | No metales | No metales | No metales
| Material | Plástico ABS | Acetal (Delrin) | CPVC | Epoxy | Hytrel | LDPE | Noryl | Nylon | Policarbonato | Polipropileno | PPS (Ryton) | PTFE (Teflón) | PVC | PVDF (Kynar) | Buna N (nitrilo) | EPDM | Hypalón | Kel-F | Goma natural | Neopreno | Silicona | Tygón | Vitón | Acero inoxidable 304 | Acero inoxidable 316 | Aluminio | Latón | Bronce | Carpenter 20 | Fundición hierro | Cobre | Hastelloy C | Titanio | Carbón, grafito | Cerámica Al2O3 | Cerámica magnética
Aceites y grasas | Anilina (aceite)
Aceites y grasas | Aceite de ballena
Aceites y grasas | Aceite de maní (cacahuete) | [12 empty] | 1
Aceites y grasas | Aceite de cachalote (espermaceti)
Aceites y grasas | Aceite esencial de canela
Aceites y grasas | Aceite de ricino (castor) |  |  |  |  | 1
Aceites y grasas | Aceite de cereal | [9 empty] | 2
Aceites y grasas | Aceite esencial cítrico
Aceites y grasas | Aceite esencial de clavo
Aceites y grasas | Aceite de coco |  |  | 1 | [6 empty] | 1 |  |  | 1
Aceites y grasas | Aceite de colza
Solventes orgánicos | Creosota
Aceites y grasas | Grasa de curtido
Aceites y grasas | Diesel (20, 30, 40, 50) (lubricante) |  |  |  | 1 | 1 |  |  |  |  | 1 | [7 empty] | 1
Aceites y grasas | Fuel oil (1, 2, 3, 5A, 5B, 6) (lubricante) |  |  |  | 1 |  |  | 1 | [5 empty] | 2 | [12 empty] | 1 | [5 empty] | 1
Aceites y grasas | Aceite esencial de gengibre
Aminas y nitrogenados | Glicina |  |  | 2 |  |  | 1 |  |  |  | 1 |  |  | 1
Aceites y grasas | Aceite hidráulico mineral | [7 empty] | 1
Aceites y grasas | Aceite hidráulico sintético | [7 empty] | 1
Aceites y grasas | Aceite de hígado de bacalao |  |  | 1 | [6 empty] | 1 |  |  | 1
Aceites y grasas | Aceite esencial de laurel
Aceites y grasas | Aceite esencial de limón
Aceites y grasas | Aceite de linaza |  |  |  |  | 1 |  | 1 | 1 |  |  |  |  | 2
Aceites y grasas | Aceite esencial de anís (matalauva)
Aceites y grasas | Aceite esencial de menta
Aceites y grasas | Aceite mineral | [5 empty] | 1 | 1
Aceites y grasas | Aceite esencial de naranja | [5 empty] | 1 |  |  | 1 |  |  |  | 1
Aceites y grasas | Aceite de oliva | [5 empty] | 1 | 2 | 1 | 2 |  |  | 1
Aceites y grasas | Aceite de palma
Aceites y grasas | Aceite esencial de piña
Resinas | Resina (natural) | [5 empty] | 2 |  | 1 |  | 2 |  |  | 1 | [10 empty] | 1 | 1 | 1 |  | 1
Aceites y grasas | Aceite de semilla de algodón |  |  |  | 1 | 1 | [7 empty] | 2 |  |  |  |  | 2
Aceites y grasas | Aceite de sésamo
Aceites y grasas | Aceite de silicona | [6 empty] | 1 | 1 |  |  | 1
Aceites y grasas | Aceite dieléctrico para transformadores | [5 empty] | 1 |  | 1
Aceites y grasas | Aceite de turbina | [9 empty] | 1 |  |  | 1
Aldehídos y cetonas | Acetaldehído | [8 empty] | 1 | 1
Aminas y nitrogenados | Acetamida | [9 empty] | 1
Solventes orgánicos | Acetato (disolvente) | [9 empty] | 1 | [7 empty] | 1
Ácidos | Ácido acético | [5 empty] | 2 |  |  | 1
Ácidos | Ácido acético (20%) |  |  |  | 1 |  |  |  |  | 1
Ácidos | Ácido acético (80%) |  |  |  | 1 |  |  |  |  | 1
Ácidos | Ácido acético glacial |  |  | 1 | 1 | 1 |  |  |  | 1 | 1 |  |  |  | 1 |  |  |  | 2
Anhídridos y halogenuros | Anhídrido acético | 1 | [6 empty] | 1 |  | 1 |  |  |  | 1
Anhídridos y halogenuros | Bromuro de acetilo
Anhídridos y halogenuros | Cloruro de acetilo | [13 empty] | 2
Hidrocarburos | Acetileno | [9 empty] | 1 |  |  | 1 | [8 empty] | 1
Aldehídos y cetonas | Acetona |  |  |  | 1 |  | 1
Aminas y nitrogenados | Acrilonitrilo | [7 empty] | 1 |  | 1 |  |  | 1 | 1 |  |  |  |  | 1 |  |  |  |  | 1 | 1 | 1 |  |  | 1 | 1
Ácidos | Ácido adípico |  |  | 2 | [6 empty] | 2 |  |  | 2 | 2 |  | 2 |  |  | 1 |  |  | 2 | 2 | 1 | 2 | [8 empty] | 2
Otros inorgánicos | Agua ácida de mina |  | 1 |  |  |  | 2 |  |  | 2
Otros inorgánicos | Agua blanca
Otros inorgánicos | Agua de mar | [5 empty] | 2 | 1 | 2 | 2 |  |  |  | 2 |  | 2 | 2 |  |  | 1 | 2 | 1
Otros inorgánicos | Agua desionizada |  |  |  | 2 |  |  | 2 | 1 |  | 2 |  | 2 | 2 | 2 | 1 | 1 | 2 | 1 |  |  |  | 2 | 1 |  | 2 | 2 | [5 empty] | 2 | 2 | 2
Otros inorgánicos | Agua destilada | [5 empty] | 2 |  | 1 | 2 |  |  |  | 2
Ácidos | Agua Regia (80% HCI, 20% HNO3) |  |  | 1 |  |  | 1 |  |  |  | 1 |  |  | 1 | 2 | [18 empty] | 1
Otros inorgánicos | Agua salada | [5 empty] | 2 |  | 2 | 2
Alcoholes | Amyl (alcohol) |  |  | 2 |  |  | 2 |  | 1 | 1 | 1 |  |  | 2 | [8 empty] | 2
Alcoholes | Benzil (alcohol) | [7 empty] | 1
Alcoholes | Butil (alcohol) | 1 |  | 2 | [5 empty] | 2 |  |  |  | 2 | [8 empty] | 2
Alcoholes | Diacetona (alcohol) | [5 empty] | 1 |  | 1 |  | 2 | [7 empty] | 1 |  |  |  | 1 |  | 1 |  | 1
Alcoholes | Etil (alcohol) | 1 | 1 |  | 2 |  |  | 1 | 1 | 2
Alcoholes | Hexil (alcohol) | [12 empty] | 2 | [8 empty] | 2
Alcoholes | Isobutil (alcohol) | [5 empty] | 2 |  | 1 |  | 1 |  | 2 | 1 | [8 empty] | 1
Alcoholes | Isopropil (alcohol) | [5 empty] | 2 | 1 |  | 2 | 2 |  | 2 | 1 | [8 empty] | 1
Alcoholes | Metil (alcohol) |  |  |  | 1 |  | 1 |  | 1 | 1 | 2 |  |  | 1 |  |  |  |  | 1 |  |  |  | 1 |  |  |  | 1 |  |  |  |  | 1
Alcoholes | Octil (alcohol) | 1 |  | 1
Alcoholes | Propil (alcohol) | 1 |  | 2 |  |  | 2 | 2 | [5 empty] | 1 | 2 | [7 empty] | 1
Productos alimenticios | Almidón | [6 empty] | 2 | 1 |  | 2
Sales | Cloruro de aluminio | 1 |  |  | 1 |  | 2 |  | 1 | 1 |  |  |  | 2 | [8 empty] | 2 | [6 empty] | 1
Sales | Cloruro de aluminio (20%) |  |  |  | 1 |  | 2 |  |  | 1 |  |  |  | 1 | [8 empty] | 1 |  |  | 1 |  |  |  | 1
Sales | Fluoruro de aluminio |  |  |  | 1 |  | 2 | 1 | 1 |  |  |  |  | 2 | [8 empty] | 2 |  |  |  | 1
Bases | Hidróxido de aluminio |  |  |  | 1 |  | 2 |  | 1 | 1 |  |  |  | 2 |  |  |  | 2 | 1 |  |  |  | 2 |  | 1 | 1 | 1 |  |  | 1 |  |  |  | 1
Sales | Nitrato de aluminio |  | 1 |  | 2 |  | 2 |  | 1 | 1 | 2 |  |  | 2 | 2 | 2 | 2 | 2 | 1 | 1 | 1 | 1 | 2 | 2 | [10 empty] | 2
Sales | Sulfato de aluminio y potasio (10%) |  |  |  | 1 |  | 2 | 2 |  | 1 |  |  |  | 2 | [8 empty] | 2 | [8 empty] | 2
Sales | Sulfato de aluminio y potasio (100%) |  |  |  | 1 |  | 2 | 2 |  | 2 |  |  |  | 2 | [8 empty] | 2 |  |  | 2
Sales | Sulfato de aluminio | 2 | 1 | 2 | 2 | 1 | 2 |  | 2 |  |  |  |  | 2 | [8 empty] | 2 |  |  | 2 | 1 | 1 |  |  |  | 2
Sales | Alumbres | [15 empty] | 1 |  |  |  |  | 1
Aminas y nitrogenados | Aminas |  |  |  | 2 | 1 | 1 |  |  |  | 2 |  | 2 | [14 empty] | 1
Aminas y nitrogenados | Amoníaco (10%) |  |  |  | 2 |  | 1 | 1 |  |  | 2 | 1 |  | 1 | [8 empty] | 1 |  |  |  | 2 |  |  | 1
Aminas y nitrogenados | Amoníaco anhidro |  |  | 1 |  |  | 2 | 1 | 1 |  |  | 1 |  | 2 | [8 empty] | 2 |  |  | 2 | 1
Aminas y nitrogenados | Amoníaco líquido |  |  |  | 1 |  | 1 |  | 1 |  | 2 | 1 |  | 1 | [8 empty] | 2 |  | 2 | 2 |  |  |  | 2
Sales | Nitrato de amoníaco | [6 empty] | 1
Sales | Acetato de amonio
Sales | Bifluoruro de amonio | 2 |  |  | 1 |  | 2 | [6 empty] | 2 |  |  | 2 | [5 empty] | 2 |  |  | 1
Sales | Carbonato de amonio | 2 |  |  | 2 |  | 2 | 2 | 1 |  |  |  |  | 2 | [8 empty] | 2
Productos alimenticios | Caseinato de amonio
Sales | Cloruro de amonio | 2 |  | 2 | 1 | 1 | 2 |  |  | 2 |  |  |  | 2 | [8 empty] | 2 |  |  | 2 | 1
Sales | Fosfato dibásico de amonio | 2 | 2 |  | 1 |  | 2 |  | 1 | 2 |  |  | 2 | 2 | [8 empty] | 2 |  |  |  | 1 | 1 |  | 1
Sales | Fosfato monobásico de amonio |  |  |  |  | 1
Sales | Fosfato tribásico de amonio
Bases | Hidróxido de amonio |  |  |  | 1 |  | 1 | [17 empty] | 1 | 1 | 2
Sales | Nitrato de amonio |  | 2 | 2 | 2 | 1 | 1 |  | 1 |  |  |  |  | 2 | [8 empty] | 2 |  | 1 |  | 1
Sales | Oxalato de amonio | [8 empty] | 1
Sales | Persulfato de amonio | 2 |  |  | 1 |  | 2 | 1 |  |  |  |  | 1 | 2 | 1 | [7 empty] | 2
Sales | Sulfato de amonio | 2 | 1 |  | 2 | 1 | 1 |  | 1 | 2 |  |  |  | 2 | [8 empty] | 2 |  |  |  | 1
Sales | Sulfito de amonio |  |  |  |  | 1 | 2 | 2 | 1 |  | 2 |  | 2 | 2 |  | 1 | 1 | 2 | 2 | 2 | 1 |  | 2
Sales | Tiosulfato de amonio | [15 empty] | 1
Solventes orgánicos | Acetato de amilo |  | 1 |  | 2 | 1 | 1 |  | 2 |  | 1 |  |  |  | 2 |  |  |  | 1 | [5 empty] | 1
Alcoholes | Alcohol amílico | 1 |  | 2 | 2 | 1 | 2 |  | 1 |  | 1 |  |  | 2 | [13 empty] | 1
Solventes orgánicos | Cloruro de amilo |  |  |  | 1 |  |  |  | 1 | [14 empty] | 1 | 2 | 2 | 1 |  |  | 2 |  |  | 1
Aminas y nitrogenados | Anilina |  | 1 | 2 |  |  |  |  | 2 |  | 1 |  |  | 1 | 1 |  |  |  | 2
Aminas y nitrogenados | Clorhidrato de anilina | [12 empty] | 2 | 2
Alcoholes | Anticongelante
Otros inorgánicos | Triocloruro de antimonio | 2 |  | 2 |  |  | 2 | 2 |  | 2 |  |  |  | 2 |  |  | 1 | [6 empty] | 2
Otros inorgánicos | Aroclor 1248 (PCB) |  |  |  | 2 | 1 | 1 |  | 1 | [6 empty] | 1 |  |  | 1 | [8 empty] | 1 | [5 empty] | 1
Hidrocarburos | Hidrocarburos aromáticos |  |  |  |  | 1
Ácidos | Ácido arsénico | 2 |  | 1 | 2 |  | 2 | 1 | 1 | 1 |  |  |  | 1 |  | 2 | 2 | [6 empty] | 2 | 2 | 2 |  |  |  | 1
Sales | Sales de arsénico |  |  |  |  | 1
Hidrocarburos | Asfalto |  | 2 | 2 |  | 1 | 1 |  |  |  | 1 |  | 1 | 2 | [13 empty] | 1 | 1
Productos alimenticios | Azúcar de remolacha |  |  | 2 | 1 |  | 1 |  |  |  | 1 |  | 1 | 2
Productos alimenticios | Azúcar | [6 empty] | 2 | 1
Otros inorgánicos | Cloruro de azufre |  |  | 1 |  |  | 1 |  | 1 |  | 1 |  |  | 1 | 1
Gases | Dióxido de azufre |  |  | 2 | 1 |  | 1 |  | 1 |  | 1 |  |  | 1 |  |  | 2 | [8 empty] | 1
Gases | Dióxido de azufre (seco) |  |  | 2 | 1 |  | 1 |  | 1 | 1 | 1 |  |  | 2 |  |  | 2
Gases | Hexafluoruro de azufre
Gases | Trióxido de azufre | [15 empty] | 2
Gases | Trióxido de azufre (seco) | [5 empty] | 1 |  | 1 |  |  |  |  | 1 | 1 |  | 1
Baños de recubrimiento | Baño electrolítico de antimonio 55º C
Baños de recubrimiento | Baño electrolítico de arsénico 44º C
Baños de recubrimiento | Baño de bronce cobre-cadmio (temperatura ambiente)
Baños de recubrimiento | Baño de bronce cobre-estaño 71º C
Baños de recubrimiento | Baño de bronce cobre-zinc 38º C
Baños de recubrimiento | Baño de cadmio (cianuro) 32º C
Baños de recubrimiento | Baño crómico-sulfúrico 55º C
Baños de recubrimiento | Baño de fluoruro 55º C
Baños de recubrimiento | Baño de fluosilicato 35º C
Baños de recubrimiento | Baño (cianuro) golpe de cobre 50º C
Baños de recubrimiento | Baño de cobre (cianuro) alta velocidad 82º C
Baños de recubrimiento | Baño de cobre (cianuro) Sal de Rochelle 66º C
Baños de recubrimiento | Baño (ácido) fluoborato de cobre 50º C
Baños de recubrimiento | Baño (ácido) sulfato de cobre (temperatura ambiente)
Baños de recubrimiento | Baño de pirofosfato de cobre
Baños de recubrimiento | Baño autocatalítico de cobre (electroless)
Baños de recubrimiento | Baño ácido de oro 24º C
Baños de recubrimiento | Baño cianurado de oro 24º C
Baños de recubrimiento | Baño neutro de oro 24º C
Baños de recubrimiento | Baño de sulfamato de indio (temperatura ambiente)
Baños de recubrimiento | Baño de hierro Am (sulfato ferroso) 65º C
Baños de recubrimiento | Baño de cloruro ferroso 88º C
Baños de recubrimiento | Baño de sulfato ferroso 65º C
Baños de recubrimiento | Baño de fluoborato de hierro 63º C
Baños de recubrimiento | Baño de sulfamato de hierro 60º C
Baños de recubrimiento | Baño de cloruro-sulfamato de hierro 71º C
Baños de recubrimiento | Baño de fluoborato de plomo
Baños de recubrimiento | Baño autocatalítico de níquel (electroless) 93º C
Baños de recubrimiento | Baño de fluoborato de níquel 38º-77º C
Baños de recubrimiento | Baño de cloruro de níquel 55º-71º C
Baños de recubrimiento | Baño de sulfamato de níquel 38º-60º C
Baños de recubrimiento | Baño de niquel tipo Watts
Baños de recubrimiento | Baño de rodio 50º C
Baños de recubrimiento | Baño de plata 27º-49º C
Baños de recubrimiento | Baño de fluoborato de estaño 38º C
Baños de recubrimiento | Baño de estaño-plomo 38º C
Baños de recubrimiento | Baño (ácido) cloruro de zinc 60º C
Baños de recubrimiento | Baño (ácido) fluoborato de zinc (temperatura ambiente)
Baños de recubrimiento | Baño (ácido) sulfato de zinc 66º C
Baños de recubrimiento | Baño cianuro alcalino de zinc (temperatura ambiente)
Sales | Carbonato de bario | 2 |  | 2 | 2 |  | 2 | 2 | 1 | 2 |  | 2 |  | 2 |  | 2 | [8 empty] | 1 |  |  | 1 |  | 1
Sales | Cianuro de bario | [7 empty] | 1 |  |  |  | 1 | [11 empty] | 1 | 2 | 1 | 1 |  | 1 | 1
Sales | Cloruro de bario | 2 |  | 1 | 2 | 1 | 1 | [6 empty] | 1 | [10 empty] | 1 | 1 |  | 1 | 1 |  |  | 1
Bases | Hidróxido de bario | 2 |  | 2 | 2 | 1 | 2 | 2 | 1 |  |  |  |  | 2 | [10 empty] | 1 |  |  |  |  | 1
Sales | Nitrato de bario |  | 2 |  | 1 |  | 2 |  | 1 |  |  |  | 1 |  |  | 2 | [8 empty] | 1
Sales | Sulfato de bario | 2 | 2 | 1 | 2 |  | 2 | 1 | 1 |  | 1 |  |  | 1 | [10 empty] | 1 | 1
Sales | Sulfuro de bario | 2 |  | 2 | 2 |  | 2 | 2 | 1 |  |  |  |  | 2 | [10 empty] | 1 | 2 |  |  |  | 1
Resinas | Barniz
Hidrocarburos | Benceno |  | 1 |  | 1 |  | 1 |  | 1 |  |  |  |  | 1 | 2
Ácidos | Ácido bencenosulfónico | [5 empty] | 1
Aldehídos y cetonas | Benzaldehído | [5 empty] | 1 |  | 1 |  |  |  | 1 |  | 2
Anhídridos y halogenuros | Cloruro de bencilo | [7 empty] | 2 |  | 1 | [12 empty] | 2 | 1 | 1 | [8 empty] | 1
Ácidos | Ácido benzoico |  |  | 1 | 1 |  | 1 |  |  | 1 | 1 | 1 | 2 | [19 empty] | 1
Hidrocarburos | Benzol |  |  |  | 1 |  | 1 | [15 empty] | 1 |  | 1 | 1 | 1
Aminas y nitrogenados | Benzonitrilo | [8 empty] | 1 |  |  | 2 | [5 empty] | 2 |  |  | 1
Otros inorgánicos | Licores de blanqueamiento | [5 empty] | 1 | [6 empty] | 1
Sales | Bórax |  |  |  | 1 | 1 | 2 | 1 | [5 empty] | 1 | [12 empty] | 1
Ácidos | Ácido bórico |  |  |  | 1 | 1 | 2 | 1 | [5 empty] | 2 | [10 empty] | 2 | 1 |  |  |  | 2
Otros inorgánicos | Bromo | [6 empty] | 1 |  | 1 |  |  |  | 1
Hidrocarburos | Butadieno |  |  | 1 | 1 |  |  |  | 1 |  |  | 1 | 2 | 1 | [11 empty] | 1
Hidrocarburos | Butano |  |  | 1 | 1 |  | 1 |  | 2 |  | 1 |  |  | 1 | [10 empty] | 2 | 2
Alcoholes | Alcohol butílico (butanol) |  |  |  |  | 1 | 2 |  | 1 | 1 | 1 |  | 2 | 1 |  |  |  |  | 1 | [6 empty] | 1
Solventes orgánicos | Acetato de butilo |  |  | 1 | 1 |  | 1 |  |  |  | 1 |  |  |  | 2 |  |  |  | 1 | [10 empty] | 1
Aminas y nitrogenados | Butilamina |  | 1 |  | 2 |  | 1 |  | 2 |  | 1 |  | 2 |  | 1 | [6 empty] | 1 |  |  |  |  | 2 | [5 empty] | 2 | 2 | 2
Solventes orgánicos | Éter butílico |  |  |  | 1 |  |  |  | 2 |  |  | 2 | 1 | 2 | 1 | 2 |  |  | 1 |  |  |  | 2 |  |  | 1 | 1 | [7 empty] | 1
Solventes orgánicos | Ftalato de dibutilo |  |  |  | 2 |  | 1 | 2 | 2 |  | 2 |  | 2 |  | 1 |  | 2 |  | 1 |  |  | 1 |  | 1 | 1 | 2 | 2 | [5 empty] | 2 |  | 2
Hidrocarburos | Butileno (buteno) |  |  |  | 1 |  | 1 |  | 1 |  |  |  |  | 1 |  |  |  |  | 1
Ácidos | Ácido butírico |  |  |  |  | 1 |  |  | 1 |  | 1 |  | 2 | 1 | [9 empty] | 1 | 2 | 2 | [6 empty] | 1
Productos alimenticios | Café
Sales | Cal | [7 empty] | 1 |  |  |  | 1
Sales | Bisulfato de calcio
Sales | Bisulfuro de calcio |  |  | 1 |  | 1 | 1 | [6 empty] | 2 |  | 1
Sales | Bisulfito de calcio |  |  | 1 | 1 |  | 1 | 1 | 2 | [20 empty] | 1
Sales | Carbonato de calcio |  |  |  | 1 |  | 1 | 2 |  | 2 |  |  |  | 2 | [10 empty] | 1 |  |  |  |  | 1
Sales | Clorato de calcio |  |  | 1 | [9 empty] | 2
Sales | Cloruro de calcio |  |  | 2 | 1 | 1 | 2 |  | 1 |  | 2 | [13 empty] | 2 | 2
Bases | Hidróxido de calcio |  |  | 2 | 1 | 1 | 2 | 2 | 2 |  | 2 |  |  |  | 2 | [7 empty] | 2 |  | 1 |  | 1
Sales | Hipoclorito de calcio |  |  | 1 | 1 | 1 | 1 |  |  |  | 1 |  |  | 1 |  | 1 | 1 |  | 1 | [5 empty] | 1 | 1 | [7 empty] | 1
Sales | Nitrato de calcio |  |  | 2 | 2 |  | 1 | 2 | 1 | 2 | 2 |  | 2 | 2 | 2 | 2 | 2 | 1 | 1 | 1 | 2 | 1 | 2 | 2 | 1 | 2 | 1 |  | 2 |  |  |  | 2 | 2 | 2
Bases | Óxido de calcio | [5 empty] | 1
Sales | Sulfato de calcio |  |  | 2 | 2 |  | 1 |  |  | 2 |  |  |  | 2 |  | 2 | [13 empty] | 1
Sales | Calgon (hexametafosfato de sodio)
Productos alimenticios | Jugo de caña |  |  | 2 | [6 empty] | 1 |  |  | 1 | 1
Solventes orgánicos | Disulfuro de carbono |  | 1 |  | 1 | 1 | 1 |  | 1 | [5 empty] | 2 | [8 empty] | 1 | 1
Gases | Dióxido de carbono |  |  |  | 1 |  | 1 | 1 | 1 | 1 |  |  |  | 1 | [11 empty] | 1
Gases | Hielo seco (dióxido de carbono sólido) |  |  |  | 1 | 1 | 1 | 1 | 1 |  | 2 |  |  | 2 | [11 empty] | 1 | 1
Gases | Monóxido de carbono |  |  | 2 | 1 |  | 2 | 2 | 1 |  |  |  |  | 2 |  |  |  |  | 1 |  |  | 2
Solventes orgánicos | Tetracloruro de carbono |  | 1 |  | 1 | [9 empty] | 2 |  |  |  | 1 | [9 empty] | 2 |  |  |  | 1
Solventes orgánicos | Tetracloruro de carbono (seco) | [10 empty] | 2 |  |  | 2 | 1 | 1 | [6 empty] | 2 |  | 2 |  | 1 | 2 |  |  |  |  | 2 | 2
Solventes orgánicos | Tetracloruro de carbono (húmedo) |  | 1 | [8 empty] | 2 |  |  | 2 |  |  |  | 1 | [5 empty] | 2 | 2 |  | 1 | 2 |  |  |  |  | 2 | 2
Otros inorgánicos | Agua carbonatada
Ácidos | Ácido carbónico |  | 1 |  | 2 |  | 2 | 1 | 1 | 1 |  |  |  | 2 | [10 empty] | 1 |  | 1 | [5 empty] | 2 | 1
Productos alimenticios | Salsa de tomate (ketchup / catsup)
Productos alimenticios | Cerveza | 2 | 1 | 2 | 2 | 1 | 2 | 1 | 1 | 2 | 1 | 2 |  | 2 | [14 empty] | 1 |  |  |  | 1
Productos alimenticios | Levaduras cerveceras
Ácidos | Ácido ciánico |  |  |  | 1 | [16 empty] | 1
Hidrocarburos | Ciclohexano |  | 1 |  | 2 | 1 | 1 | [17 empty] | 1 |  |  |  |  | 2
Aldehídos y cetonas | Ciclohexanona | [17 empty] | 1 | [5 empty] | 1 | 2 | [6 empty] | 1
Aceites y grasas | Aceite cítrico
Ácidos | Ácido cítrico |  | 1 | 2 | 1 | 1 |  | 1 | 1 | 1 |  |  |  | 2 |  |  |  |  | 2 | [5 empty] | 1 | 2 | [7 empty] | 2
Ácidos | Ácido clórico | [12 empty] | 2 | [11 empty] | 1 |  |  |  | 1 |  |  | 2
Resinas | Cola clorinada
Otros inorgánicos | Agua clorada |  |  | 2 | 1 |  | 1 | 1 | 1 |  |  |  |  | 2 | [15 empty] | 2 |  |  | 2
Gases | Cloro anhidro |  | 1 |  | 1 |  |  | 1 | [6 empty] | 1 |  |  |  | 2 | [5 empty] | 1
Gases | Cloro seco | [6 empty] | 1 | [16 empty] | 1 |  | 1 | [5 empty] | 2
Ácidos | Ácido cloroacético |  |  |  | 1 | [5 empty] | 1 |  |  | 1 | 1 |  |  |  | 2 | [5 empty] | 1 | 1 |  |  |  | 1 |  |  | 1 | 1
Solventes orgánicos | Clorobenceno (monoclorobenceno) |  |  |  | 1 |  | 1 |  |  |  | 1 |  |  |  | 1 |  |  |  | 1 | [8 empty] | 1
Solventes orgánicos | Clorobromometano
Solventes orgánicos | Cloroformo |  |  |  | 1 |  | 1 |  |  |  | 1 |  | 1 | [5 empty] | 1 | [7 empty] | 1 | 1 |  |  |  |  | 1 | 2
Ácidos | Ácido clorosulfónico |  |  |  | 1 |  |  |  |  | 1 | [8 empty] | 2 | [6 empty] | 2 | [6 empty] | 1
Sales | Clorox (hipoclorito de sodio)
Sales | Cianuro de cobre |  |  |  | 1 |  | 2 | 1 | [5 empty] | 2 | [18 empty] | 1
Sales | Cloruro de cobre |  |  |  |  | 1 | [7 empty] | 1 | [7 empty] | 1
Sales | Fluoborato de cobre |  |  | 1
Sales | Nitrato de cobre |  |  |  | 1 |  | 2 | 1 | [5 empty] | 2 | [11 empty] | 2 | [6 empty] | 2
Sales | Sulfato de cobre (5%) |  |  |  |  | 1 | 2 | 1 |  | 1 |  |  |  | 2
Sales | Sulfato de cobre (>5%) |  |  |  |  | 1 | 2 | 1 |  | 1 |  |  |  | 2
Resinas | Cola (cola blanca, cola fría) (acetato de polivinilo PVA) | [5 empty] | 1 |  | 1 | [15 empty] | 1 | 2
Aceites y grasas | Crema
Otros orgánicos | Cresoles |  |  |  | 1 |  | 1 | [7 empty] | 2 |  |  |  | 1 | [5 empty] | 2 |  |  |  |  | 2 |  |  | 2
Otros orgánicos | Ácido cresílico (mezcla de cresoles) | [5 empty] | 1 |  |  |  | 1 |  |  |  | 1 | [9 empty] | 1 |  | 2 | [5 empty] | 1 | 1
Ácidos | Ácido crómico (5%) | [6 empty] | 1 | [5 empty] | 2 | [14 empty] | 1
Ácidos | Ácido crómico (10%) |  |  | 2 |  |  |  | 1 | [5 empty] | 2
Ácidos | Ácido crómico (30%) |  |  | 1 | [9 empty] | 1 | 2 | [9 empty] | 2 | 2
Ácidos | Ácido crómico (50%) | [10 empty] | 1 |  |  | 2 |  |  |  | 2 | [6 empty] | 2 | [7 empty] | 2 | 1
Sales | Sales de cromo |  |  |  |  | 1
Ácidos | Ácudo cúprico |  |  |  | 2 |  | 1 | 2 |  | 1 | 2 |  |  | 2 |  | 2 | 2 |  | 2 | 2 | 2 | 1 | 2 | 2 |  | 2 | [6 empty] | 1 | 2 | 2
Productos alimenticios | Licores de curtido |  |  | 1 |  |  | 1 | 2 | 1 |  | 1 |  |  | 1 |  | 1 | [8 empty] | 2 | 2 |  |  | 2
Otros orgánicos | Detergentes |  | 1 |  | 1 |  |  | 1 | 1 | 1 | [14 empty] | 1 | 1 |  |  |  | 2 |  |  |  | 2
Solventes orgánicos | Diclorobenceno | [9 empty] | 1 | [14 empty] | 1 | 1 |  | 1 |  |  |  | 1 |  | 2
Solventes orgánicos | Dicloroetano |  | 1 |  |  |  | 1 | 1 | 1 |  |  |  | 1 | [5 empty] | 2 | [7 empty] | 1 | [6 empty] | 1
Hidrocarburos | Diesel (carburante) |  |  | 1 |  |  | 1 |  |  | 2 | 1 |  |  | 1 |  |  |  |  | 1 | [5 empty] | 1 | 1 | 1 | 1
Aminas y nitrogenados | Dietilamina | [9 empty] | 1
Alcoholes | Dietilenglicol |  | 1 | 1 |  |  | 2 | 1 | 1 | 1 | 2 |  | 2 | 1 |  | 2 | 2 |  |  | 1 | 2 | 1 | 1 | 2 | 1 |  | 1 | [5 empty] | 1 | 1 | 2
Solventes orgánicos | Bifenilo | [22 empty] | 2 |  |  | 2
Solventes orgánicos | Óxido de difenilo | [11 empty] | 1 |  | 2 | [9 empty] | 1 |  | 1 | [5 empty] | 1 | 1
Aminas y nitrogenados | Dimetilanilina |  |  |  | 1 | [9 empty] | 1 |  | 2 |  | 2 | [5 empty] | 2 | 2 | 2 | [5 empty] | 2 | 2 | 2
Solventes orgánicos | Dimetilformamida (DMF) | [25 empty] | 1
Productos alimenticios | Aderezos alimentarios
Sales | Sulfato de magnesio (sales de Epsom) | 2 |  | 1 |  |  | 2 | 1 | 1 | 1 |  |  |  | 1 | [12 empty] | 1 | [6 empty] | 1
Sales | Cloruro de estaño (SnCl4) |  |  | 2 |  |  | 2 | 1 | 1 | 1 |  |  |  | 2 |  |  |  | 1 |  |  | 1
Sales | Fluoborato de estaño
Sales | Cloruro estannoso (SnCl2) |  |  | 2 |  |  | 2 | 2 | 1 |  |  | 1 |  | 1 |  |  |  | 1 |  |  | 1 |  |  |  | 2 | 2 |  |  | 1
Sales | Sales de estaño
Ácidos | Ácido esteárico |  |  | 2 |  |  | 1 |  | 2 | 1 | 2 |  |  | 2 | [6 empty] | 1 |  |  | 1
Hidrocarburos | Estireno | [7 empty] | 1
Hidrocarburos | Etano |  | 1 | 1 | 1 | [8 empty] | 1 | [11 empty] | 1
Aminas y nitrogenados | Etanolamina |  |  |  | 1 | [7 empty] | 1 |  | 1
Solventes orgánicos | Acetato de etilo | [6 empty] | 1 | 2 |  | 1 | [7 empty] | 1 | [7 empty] | 2 | [6 empty] | 1
Solventes orgánicos | Benzoato de etilo | [5 empty] | 2 | 2 |  |  | 1 | [12 empty] | 1
Anhídridos y halogenuros | Cloruro de etilo |  | 1 |  |  |  | 1 |  | 1 | [23 empty] | 1
Solventes orgánicos | Éter etílico (dietileter) |  | 1 | [5 empty] | 1 | [5 empty] | 1 | [9 empty] | 1 | 2 | 1 | 1 | 1 |  |  |  | 1 | 1 | 2
Sales | Sulfato de etilo |  |  |  | 1
Anhídridos y halogenuros | Bromuro de etileno
Anhídridos y halogenuros | Clorhidrina de etileno
Anhídridos y halogenuros | Cloruro de etileno |  | 1 | [7 empty] | 1 | [7 empty] | 1 | [14 empty] | 1
Aminas y nitrogenados | Clorhidrina de etileno |  |  |  | 1 |  |  |  |  | 2 | [14 empty] | 1 |  | 1
Solventes orgánicos | Dicloruro de etileno |  | 1 | [5 empty] | 1 | [9 empty] | 1 | [7 empty] | 1
Alcoholes | Etilenglicol | [8 empty] | 1 | [17 empty] | 1 |  |  |  |  | 1 | 1
Gases | Óxido de etileno |  |  | 1 |  |  |  | 1 | 1 | 1
Ácidos | Fenol (10%) |  |  | 1 | [5 empty] | 1 | 1 |  |  | 1
Ácidos | Fenol (ácido carbólico) |  |  | 1 | 1 | [5 empty] | 2 |  |  |  | 1 | [10 empty] | 1
Sales | Cloruro de hierro (cloruro férrico FeCl3) | [5 empty] | 1 |  |  | 2 | [8 empty] | 1 | [13 empty] | 2
Sales | Nitrato de hierro | 2 |  |  |  |  | 2 | 2 | 1 | 1 | [22 empty] | 1
Sales | Sulfato de hierro (sulfato férrico Fe(SO4)3) | 2 |  |  |  |  | 2 | 2 | 1 | 1 | [14 empty] | 1 | [7 empty] | 1 | 1
Sales | Cloruro de hierro (cloruro ferroso FeCl2) | 2 |  |  |  |  | 2 | 2 | [10 empty] | 1 | [9 empty] | 1 |  |  |  | 1
Sales | Sulfato de hierro (sulfato ferroso FeSO4) | 1 |  |  |  |  | 2 | 2 |  | 1 | [5 empty] | 2 | [10 empty] | 1 | 1 | [5 empty] | 1
Ácidos | Ácido fluobórico | 2 | 1 | 2 |  |  | 2 | 1 | [6 empty] | 1 |  | 2 | [11 empty] | 1 |  |  |  | 1
Gases | Flúor | 1 |  |  | 1 | [9 empty] | 1 |  | 1 | [15 empty] | 1
Ácidos | Ácido fluosilícico | 2 | 1 |  |  |  | 2 | 2 |  | 1 |  |  |  |  | 1 |  | 2 | [6 empty] | 1 |  |  |  | 1 | 2
Aldehídos y cetonas | Formaldehido (40%) | 2 | 2 | 2 | 2 |  |  |  |  | 1 | [10 empty] | 1 |  |  |  | 1 | [6 empty] | 2
Aldehídos y cetonas | Formaldehido (100%) | [8 empty] | 2 | [21 empty] | 2
Ácidos | Ácido fórmico |  | 2 | 2 | 1 |  |  |  |  | 1 | 1 |  |  | 1 |  |  |  | 1 | 1 | [5 empty] | 1 | 1 | [7 empty] | 1
Ácidos | Ácido fosfórico (<40%) | [7 empty] | 1 |  | 2 | [21 empty] | 2
Ácidos | Ácido fosfórico (>40%) | [5 empty] | 1 |  | 1 |  | 2 | [21 empty] | 2
Ácidos | Ácido fosfórico (bruto) | [5 empty] | 1 |  | 1 |  | 2 |  |  | 2 | [18 empty] | 2
Ácidos | Ácido fosfórico (disuelto)
Anhídridos y halogenuros | Anhídrido fosfórico
Ácidos | Ácido fosforoso |  |  | 1 | [8 empty] | 2 | 1 | 1 | [7 empty] | 1 |  | 2 | 2 |  |  | 2 |  |  |  | 2
Anhídridos y halogenuros | Triocloruro de fósforo |  |  |  | 1 | [7 empty] | 2 |  | 2 |  | 1 |  | 2 |  |  |  |  | 1 | 1 | 2 | [6 empty] | 2
Otros inorgánicos | Soluciones fotográficas |  |  |  | 2 |  |  | 1 | 1 | 1 | 2 | 2 | 2 |  | 2 |  | 1 | 1 | 2 |  | 1 |  | 2 | 1 |  |  |  |  | 2 |  |  |  | 2 | 1 | 2
Otros inorgánicos | Revelador fotográfico | [8 empty] | 2
Gases | Freón 11 |  |  | 2 | [9 empty] | 2
Gases | Freón 12 | 1 |  | 2 | 2 |  | 1 |  | 1 |  | 2 |  |  | 2 | [10 empty] | 1 |  | 1 | 1
Gases | Freón 22
Gases | Freón 113 | [8 empty] | 1
Gases | Freón TF
Ácidos | Ácido ftálico | [5 empty] | 2 |  | 1 |  |  |  | 2 |  | 2 |  | 1 | 2 |  |  |  | 1 |  | 1 | 2 |  | 2 |  | 2 |  |  |  | 2 |  | 1
Anhídridos y halogenuros | Anhídrido ftálico | [8 empty] | 1
Hidrocarburos | Fuel oil |  |  |  | 1 |  |  |  | 1 | 1 |  |  |  | 2 | [12 empty] | 1 | [5 empty] | 1
Resinas | Resina de furano |  |  |  | 1 | [13 empty] | 1 | [5 empty] | 1
Aldehídos y cetonas | Furfural |  |  |  | 1 | [9 empty] | 2 | [11 empty] | 1
Ácidos | Ácido gálico | [13 empty] | 1 | [17 empty] | 1
Hidrocarburos | Gasolina (aromática) |  |  | 1
Hidrocarburos | Gasolina (sin plomo) |  |  |  | 2 |  |  |  | 2 | 2 | 1 |  |  | 2 |  | 1 |  |  | 2 |  |  |  |  | 1 | 1 | 2 | 2 |  | 2 | [5 empty] | 2
Productos alimenticios | Gelatina |  |  | 2 |  |  | 2 | 2 | 1 | [15 empty] | 2 | 2
Alcoholes | Glicerina | [5 empty] | 1 |  | 1 | 2 | [14 empty] | 2
Ácidos | Ácido glicólico | [5 empty] | 2
Productos alimenticios | Glucosa |  |  | 2 |  |  | 2 | 2 |  | 1 |  |  |  | 2 | [10 empty] | 1
Aceites y grasas | Grasa
Ácidos | Ácidos grasos | [6 empty] | 1 | 1 | 1
Hidrocarburos | Heptano | [5 empty] | 1 |  |  |  | 2 |  |  | 1
Otros orgánicos | Herbicidas
Hidrocarburos | Hexano |  |  | 1 | [6 empty] | 1 |  |  | 1
Aminas y nitrogenados | Hidrazina
Ácidos | Ácido bromhídrico (20%) |  |  |  | 1 |  | 2 |  |  |  | 2 |  |  | 2
Ácidos | Ácido bromhídrico (100%) |  |  | 2 |  |  | 1 |  |  |  | 1 | 1 |  | 1
Ácidos | Ácido cianhídrico | [5 empty] | 2 | 1 | [16 empty] | 1
Gases | Gas cianhídrico (10%) | [8 empty] | 1
Ácidos | Ácido clorhídrico (20%) |  |  | 2 | 1 |  | 2 |  |  | 1 |  |  |  | 2 | [8 empty] | 1 | [9 empty] | 1
Ácidos | Ácido clorhídrico (37%) |  |  | 2 |  |  | 2 | [15 empty] | 1
Ácidos | Ácido clorhídrico (100%) | [9 empty] | 1 | 1 | [10 empty] | 1
Gases | Cloruro de hidrógeno (gas seco) | [5 empty] | 2 |  | 1 |  |  |  |  | 2
Ácidos | Ácido fluorhídrico (20%) |  |  | 1 |  |  | 2 | 1 | 1 |  | 2 | [8 empty] | 1 | [8 empty] | 2
Ácidos | Ácido fluorhídrico (50%) |  |  | 1 | 2 |  | 1 |  |  |  | 2 |  |  | 1 | [5 empty] | 1 | [8 empty] | 2
Ácidos | Ácido fluorhídrico (75%) |  |  | 1 | 1 |  | 1 |  |  |  | 1 | [17 empty] | 1
Ácidos | Ácido fluorhídrico (100%) |  |  | 1 | [6 empty] | 1 | [13 empty] | 1 | 1 |  |  | 1
Ácidos | Ácido fluosilícico (20%) |  |  |  | 1 |  | 2 | 2 | [5 empty] | 2 | [10 empty] | 2 | 1 |  |  | 2
Ácidos | Ácido fluosilícico (100%) |  |  |  | 1 |  | 1 | 2 |  |  |  | 1 |  | 1 | 1 | [13 empty] | 2
Gases | Hidrógeno (gas) |  |  | 2 |  |  | 2 | 1 | 2 | 2 |  |  |  | 2
Ácidos | Peróxido de hidrógeno (10%) |  |  |  | 1 |  |  | 2 | 1 | 2 |  |  |  | 1 | [10 empty] | 2 |  |  |  | 1
Ácidos | Peróxido de hidrógeno (30%) | [5 empty] | 2 | 2 |  | 2 | 1 | 1 |  | 1 | [10 empty] | 2 |  |  |  | 1 |  |  |  |  | 1
Ácidos | Peróxido de hidrógeno (50%) | [5 empty] | 2 |  |  | 2 | 1 |  |  | 1 | 1 | [9 empty] | 2 | 2 |  |  | 1
Ácidos | Peróxido de hidrógeno (100%) | [5 empty] | 2 |  |  |  | 1 |  |  |  | 1 | [9 empty] | 2 | 2 |  |  | 1
Ácidos | Ácido sulfhídrico (acuoso) | [6 empty] | 1 | 1 |  | 1 |  |  | 1 |  |  |  |  | 1
Gases | Sulfuro de hidrógeno (seco) | [7 empty] | 1 |  | 1 |  |  | 2 | [10 empty] | 1
Otros inorgánicos | Hidroquinona
Ácidos | Ácido glicólico (70%)
Otros orgánicos | Yodoformo
Otros inorgánicos | Yodina | [5 empty] | 1 | 1 | [6 empty] | 2
Otros inorgánicos | Yodina (en alcohol) (tintura de yodo)
Hidrocarburos | Isooctano |  |  |  | 2 |  |  |  | 1 | 1 | 2 |  |  | 1 | 2 | 2 |  |  | 1 | 1 | 1 |  | 1 | 1 | 1 | 1 | 1 |  | 1 | [5 empty] | 2
Solventes orgánicos | Acetato de isopropilo | [5 empty] | 1 |  | 1 |  | 1 | [17 empty] | 1
Solventes orgánicos | Éter isopropílico | [7 empty] | 1 |  |  |  | 1
Hidrocarburos | Isotano
Productos alimenticios | Soluciones jabonosas | [6 empty] | 1 | 1 | 1 |  |  |  |  | 1 | [10 empty] | 1
Hidrocarburos | Jet fuel (JP3, JP4, JP5) |  | 1 | [6 empty] | 1 | 1
Hidrocarburos | Keroseno |  | 2 |  |  |  | 1 | [6 empty] | 2
Aldehídos y cetonas | Cetonas | [5 empty] | 1 |  | 2 | [5 empty] | 1 |  |  |  | 1
Solventes orgánicos | Diluyentes para laca | [7 empty] | 1 | [15 empty] | 1
Resinas | Goma laca blanqueada | [5 empty] | 1 |  | 1 | [6 empty] | 2 | 2 |  |  | 1 | 2
Resinas | Goma laca naranja | [5 empty] | 1 |  | 1
Ácidos | Ácido láctico |  |  | 1 | 1 |  | 1 | [6 empty] | 1 | 1 |  |  |  | 1 | [5 empty] | 1 | 1 |  |  | 2 |  |  |  | 1
Resinas | Látex | [7 empty] | 1 |  | 2 | [13 empty] | 2 | 2
Productos alimenticios | Leche | [6 empty] | 2 | [5 empty] | 2 | 2 | 1
Bases | Hidróxido de potasio (lejía de potasio, potasa cáustica) | [6 empty] | 1 | 1 | [6 empty] | 1 | 2 | [8 empty] | 1 |  |  |  |  | 2 |  | 1
Bases | Hidróxido de sodia (lejía de soda cáustica) | [14 empty] | 1 | 1 |  |  | 1 | 2 | 1 |  | 1 |  | 1
Bases | Hidróxido de calcio (lejía de cal) |  |  | 2 | 1 | 1 | 2 | 2 | 2 |  | 2 |  |  | 2 | 2 |  |  |  | 2 | 2 |  |  | 2 | 1 | 1 |  | 1 | [5 empty] | 1
Otros inorgánicos | Licores blancos (molino de pasta) | [5 empty] | 2 | 1 | 1 |  | 1 |  |  | 2 | 1
Hidrocarburos | Ligroína | [9 empty] | 2
Ácidos | Ácido linoleico |  |  | 2 | [6 empty] | 1 |  |  | 2 | 2 | 1 | [5 empty] | 1 | 2 | 1 |  |  | 2 | [7 empty] | 2
Sales | Cloruro de litio |  |  | 2 |  |  | 2 |  |  | 1 | 2 |  |  |  | 2 | 2 | 1 |  |  | 1 | 1 | 1 | 2 | 1 | 1 | 2 |  |  | 2 | [5 empty] | 2
Bases | Hidróxido de litio
Aceites y grasas | Lubricantes | [6 empty] | 1 | 1 | 1 | 1 |  |  | 2 | [10 empty] | 2 | 2 | 2 |  | 2
Sales | Bisulfato de magnesio | [7 empty] | 1 | 1 | 2 |  |  | 2 | [5 empty] | 2 |  |  | 2 |  | 1 | 1 |  |  | 1 | [5 empty] | 1
Sales | Carbonato de magnesio |  |  | 2 |  |  |  | 2 |  | 1 |  |  | 1 |  |  | 2
Sales | Cloruro de magnesio |  | 1 |  |  |  | 1 | 1 | 1 | 2 | 2 | 1 |  |  |  | 2 |  | 2 | [5 empty] | 2 | [7 empty] | 2 | 2 | 2 | 2 | 2
Bases | Hidróxido de magnesio | [5 empty] | 2 | 2 | 1 | 1 |  |  |  | 2 | [11 empty] | 1 | 1
Sales | Nitrato de magnesio | [5 empty] | 2 | 1 | 1 | 1 |  |  |  | 2
Bases | Óxido de magnesio
Ácidos | Ácido maléico | [5 empty] | 2 | 1 | [5 empty] | 2 | [12 empty] | 1
Anhídridos y halogenuros | Anhídrido maleico
Ácidos | Ácido málico | [5 empty] | 2 |  |  |  | 1 |  |  | 2 | [11 empty] | 2 | 1 |  | 2
Productos alimenticios | Malta (mojada)
Sales | Sulfato de manganeso | 2 | 1 |  |  |  | 1 | 2 | 2 | 1 |  | 2 |  |  | 2 | 2 | 2 |  | 1 | 2 | 2 | 1 | 1 | 2 |  | 2 | 1 |  | 2 |  |  |  | 2 | 2 | 2
Productos alimenticios | Suero de mantequilla |  |  | 1 | 1 |  | 1 |  | 1 | 1 | 1 |  |  | 1 |  |  | 1
Productos alimenticios | Mayones
Resinas | Melamina |  |  | 2
Productos alimenticios | Melazas | [6 empty] | 2 | 1 | [5 empty] | 1 |  | 1
Otros inorgánicos | Mercurio | [6 empty] | 1 | [24 empty] | 2
Sales | Cianuro de mercurio | [7 empty] | 2 | [7 empty] | 1 | [6 empty] | 1
Sales | Cloruro de mercurio (diluido) | [6 empty] | 2 | [8 empty] | 1 | [16 empty] | 1
Sales | Nitrato de mercurio | 2 |  | 2 |  |  |  | 2 |  | 2 | [5 empty] | 1 | 1 |  |  | 1 | 1 |  | 2 | 1 | 1 | 1 | [6 empty] | 1 | 1
Hidrocarburos | Metano
Solventes orgánicos | Acetato de metilo | [5 empty] | 1 |  | 2 | [5 empty] | 1
Aldehídos y cetonas | Acetona de metilo | [15 empty] | 1
Solventes orgánicos | Acrilato de metilo | [13 empty] | 1
Alcoholes | Alcohol metílico (10%) |  |  |  | 1 |  | 1 | 2 | 1 | 1 | 2 |  |  | 1 |  |  |  |  | 2 |  |  |  | 1 |  |  |  | 1
Anhídridos y halogenuros | Bromuro de metilo | [5 empty] | 1 |  | 1 | [6 empty] | 1
Aldehídos y cetonas | MBK (metil butil cetona) | [15 empty] | 1
Alcoholes | Metil (Cellosolve) | [14 empty] | 1 | 2
Anhídridos y halogenuros | Cloruro de metilo | [5 empty] | 1 |  | 1 | [9 empty] | 1 |  |  |  |  | 1 |  |  |  |  | 2
Solventes orgánicos | Dicloruro de metileno | [22 empty] | 1
Aldehídos y cetonas | MEK (metil etil cetona) |  |  |  | 1 |  | 2 |  | 1 | [7 empty] | 2 |  | 1
Ácidos | MEKP (peróxido de metil etil cetona)
Aldehídos y cetonas | MIBK (metil isobutil cetona) | [7 empty] | 2 | [7 empty] | 1
Aldehídos y cetonas | Metil isopropil cetona | [15 empty] | 1
Solventes orgánicos | Metacrilato de metilo | [13 empty] | 1
Aminas y nitrogenados | Metilamina | [5 empty] | 1 |  |  |  | 2 | [5 empty] | 1 | [11 empty] | 2 | [5 empty] | 2
Solventes orgánicos | Cloruro de metileno | [7 empty] | 1 |  | 1 |  |  |  | 1 |  | 1
Productos alimenticios | Miel | [8 empty] | 1
Otros inorgánicos | Licores minerales
Ácidos | Ácido monocloroacético | [11 empty] | 2 |  | 1 |  |  | 2 | 2 |  | 1 |  |  |  | 1 | 1 |  |  | 1 |  |  |  | 2 | 2 | 2
Aminas y nitrogenados | Monoetanolamina | [14 empty] | 1
Aminas y nitrogenados | Morfolina | [7 empty] | 2 |  | 2 |  | 2 |  | 1 |  |  |  |  | 1 | [5 empty] | 1 | 1 | [5 empty] | 1 |  | 1
Aceites y grasas | Aceite de motor | [5 empty] | 1 |  | 2 |  | 1 | [7 empty] | 2 |  | 1 |  | 2 |  | 1 | 2 | 1 |  | 1 |  |  |  |  | 1 | 2
Hidrocarburos | Nafta | [5 empty] | 1 | [6 empty] | 1
Hidrocarburos | Naftalina | [7 empty] | 1 | [5 empty] | 2 | [11 empty] | 1
Hidrocarburos | Gas natural
Sales | Cloruro de níquel | [6 empty] | 1 | 1 | 2 | [5 empty] | 1 | 1 | [11 empty] | 1
Sales | Nitrato de níquel |  |  | 2 | 1 |  |  | 2 | 1 |  | 2 |  | 2 |  | 2 | 1 | 2 |  | 2 | 1 | 2 |  | 2 | 2 |  | 2 |  |  | 2 |  |  |  | 2
Sales | Sulfato de níquel | [6 empty] | 1 | 1 | [6 empty] | 1 | 1 | [8 empty] | 1
Ácidos | Ácido nitratador (<1% ácido)
Ácidos | Ácido nitratador (<15% SO4H2)
Ácidos | Ácido nitratador (>15% SO4H2) | [15 empty] | 1
Ácidos | Ácido nitratador (<15% HNO3)
Ácidos | Ácido nítrico (5% - 10%) |  |  |  | 1 | [6 empty] | 1 |  | 1 | 1 |  | 1 |  | 1 | [9 empty] | 1 |  |  |  | 1 | 1
Ácidos | Ácido nítrico (20%) |  |  | 2 | 1 |  |  | 2 |  | 1 | 2 |  |  | 1 |  |  | 1 |  | 1 | [9 empty] | 1 |  |  |  | 1 | 1
Ácidos | Ácido nítrico (50%) |  |  | 1 |  |  | 1 | 2 | [5 empty] | 1 | 1 | [9 empty] | 2 | 1 |  |  | 1 |  |  |  | 1 | 1
Ácidos | Ácido nítrico concentrado | [5 empty] | 1 | 1 |  | 1 |  |  |  | 1 | 1 |  |  |  | 1 | [5 empty] | 1 | 1 |  |  | 2 |  |  |  | 1 | 1
Otros orgánicos | Nitrobenzeno |  |  |  | 1 |  | 1 |  | 1 |  | 1 | 2 |  |  | 1 |  | 1 |  | 1
Aminas y nitrogenados | Fertilizante nitrogenado
Otros orgánicos | Nitrometano | [7 empty] | 1 |  | 2 | 2 |  | 2 | 2 |  | 2 |  |  | 1 |  |  | 2 |  |  | 1 | [8 empty] | 2
Ácidos | Ácido nitroso
Gases | Óxido nitroso
Ácidos | Ácido oleico | [5 empty] | 2 | 1 |  |  | 1 |  |  | 2 | [14 empty] | 1 |  |  |  | 2
Ácidos | Oleum (25%) | [10 empty] | 1 |  |  | 1 | [9 empty] | 2
Ácidos | Oleum (100%) | [6 empty] | 1 |  |  |  | 1
Ácidos | Ácido oxálico (frío) | [5 empty] | 2 | 1 | 2 |  | 2 |  | 1 | [15 empty] | 2
Otros orgánicos | Orina | [5 empty] | 2 | 2 |  |  |  |  | 1 |  |  | 1 | 1 | [6 empty] | 1
Otros inorgánicos | Inhibidores de óxido
Gases | Ozono | [5 empty] | 1 |  |  | 1
Ácidos | Ácido palmítico |  |  | 1 | [6 empty] | 1 |  | 2 | 1 | 2 | 2 | 1 |  |  | 1 |  |  | 1 | 1 | 1 | 1 | [8 empty] | 2
Hidrocarburos | Parafina | [7 empty] | 1 | 1 | 1
Hidrocarburos | Pentano | [7 empty] | 1
Ácidos | Ácido perclórico |  |  | 1
Solventes orgánicos | Percloroetileno |  |  | 1 |  |  |  |  | 1 |  |  |  |  | 1 | [11 empty] | 1
Hidrocarburos | Petrolatum (vaselina)
Hidrocarburos | Petróleo |  |  | 2 | 2 |  | 1 |  | 1 |  | 1 |  | 2 |  |  | 2 |  |  |  |  | 1 |  |  | 2 | 1 | 1 |  |  | 1 |  |  |  |  | 1 | 2
Ácidos | Ácido pícrico | [7 empty] | 1 |  | 1 |  |  |  | 1
Aminas y nitrogenados | Pridina | [5 empty] | 1 |  | 1 |  | 2 | [7 empty] | 1
Ácidos | Ácido pirogálico | [23 empty] | 2
Sales | Bromuro de plata
Sales | Nitrato de plata |  |  | 1 |  |  |  |  | 1 | 2 | 1 |  |  | 1
Sales | Acetato de plomo |  |  | 2 |  |  | 2 | 1 |  |  | 1 | [14 empty] | 1 |  |  | 1 |  |  |  | 1 | 1
Sales | Nitrato de plomo |  |  | 2 |  |  | 2 | 1 |  |  | 2 |  | 1 | 2 | 2 | 2 | 2 |  |  | 1 | 1 | 1 | 2 | 2 | 1 | 1 |  |  | 2 |  |  |  | 2 |  | 1
Sales | Sulfamato de plomo | [5 empty] | 1 |  | 1 | 1 | 2
Sales | Carbonato de potasio | [5 empty] | 1 | [9 empty] | 1
Sales | Bicarbonato de potasio | [6 empty] | 1 | 1 | [12 empty] | 1
Sales | Bromuro de potasio | 1 | [5 empty] | 1 | 1 | 1 | [6 empty] | 1 |  |  |  |  | 1 |  |  |  |  | 1
Sales | Cianuro de potasio (solución) | [6 empty] | 1 | 1 | [6 empty] | 1 | 1 | [7 empty] | 1 | 1
Sales | Clorato de potasio | [5 empty] | 1 | 1 | 1 | 1 | [5 empty] | 1 | 1 |  | 2 | [5 empty] | 1 |  |  |  | 1 |  |  | 1 |  |  | 2
Sales | Cloruro de potasio | [5 empty] | 1 | 1 | 1 | [6 empty] | 1 | 1 | [7 empty] | 1 | 1
Sales | Cromato de potasio | [6 empty] | 2 |  |  |  |  | 1 |  |  | 1 | 2 | [7 empty] | 1 | 1 | 1 |  | 1
Sales | Dicromato de potasio | 1 | [5 empty] | 1 | 1 | 1 | [5 empty] | 1 | 1 | [8 empty] | 1 |  |  | 1
Sales | Ferricianuro de potasio |  | 1 |  | 1 |  | 2 | 2 | 1 |  | 2 |  | 2 |  | 2 |  |  | 1 | 1 |  | 1 |  |  |  | 1 | 1 | 2 |  | 2 |  |  |  | 2 | 2 | 2
Sales | Ferrocianuro de potasio | [5 empty] | 1 |  | 1 | [17 empty] | 1 |  | 1
Sales | Hipoclorito de potasio | [5 empty] | 1 |  | 1 |  |  |  | 2 | 1 | 1 | 1 | 1 | 1 |  | 1 | 2 |  | 1 |  | 1 | [7 empty] | 2 | 1
Sales | Ioduro de potasio | [5 empty] | 1 |  | 1 |  | 2 | 2 | 2 | 2 | 2 | 1 |  | 2 | [6 empty] | 1 | 1 | 1 |  | 1 |  |  | 1 | 2 | 1 | 1 | 1
Sales | Nitrato de potasio | [6 empty] | 1 | 1 | 1 | [5 empty] | 2 | [12 empty] | 1 |  |  |  | 1
Sales | Oxalato de potasio | [11 empty] | 2 | [12 empty] | 1 | 1 |  | 1 |  |  |  | 1 | 1 | 1
Sales | Permagranato de potasio | 1 |  | 1 | [5 empty] | 2 | 1 |  |  | 1 | [5 empty] | 1 |  |  |  |  | 1 |  | 1 |  | 1 |  |  |  | 1 |  | 1
Sales | Sulfato de potasio | [5 empty] | 2 |  | 1 | 1 |  |  |  | 2 |  | 2 | 1 |  | 1 |  |  |  |  | 2 | 1 |  |  |  | 1 |  |  |  | 1
Sales | Sulfuro de potasio |  |  | 2 |  |  | 2 | [6 empty] | 2
Hidrocarburos | Propano (líquido) |  |  | 1 |  |  | 1 | 1 | 1 | 1 |  |  |  | 1 | [14 empty] | 2
Hidrocarburos | Propileno | [11 empty] | 2 | 1 | [8 empty] | 1 | 1 | 1 | 1 | [8 empty] | 2
Alcoholes | Propilenglicol |  |  | 1 |  |  | 2 |  |  | 1 | 2 |  |  | 1
Resinas | Resina (sintética) |  |  | 1 |  |  | 1 |  | 1 |  | 2 |  |  | 1 |  | 2 | [8 empty] | 1 | 1 | 1
Otros orgánicos | Resorcinol (resorcina) | [5 empty] | 2 |  |  | 1 | 2 |  | 2 |  |  |  | 1 | [6 empty] | 1 | [10 empty] | 2
Productos alimenticios | Ron
Ácidos | Ácido salicílico | [5 empty] | 2 |  | 1 | 1 | 1 |  | 2 | 1 |  |  |  |  | 1 |  |  |  | 1 | 1 | 2 | 2 | 2 | [5 empty] | 2 | 1 | 2
Otros inorgánicos | Salmuera (NaCl saturada) |  |  | 2 |  | 1 | [6 empty] | 2 |  |  |  |  | 2 |  |  | 2 | 1 |  | 2 | 1 | 2 | 1 |  | 2 |  |  |  | 2 | 2 | 2
Productos alimenticios | Sidra |  |  |  |  | 1 | [15 empty] | 1
Resinas | Silicona | [6 empty] | 1 | 1 | 2 |  | 1
Sales | Acetato de sodio | [6 empty] | 1 | 1 | 1 |  |  |  | 1 | [11 empty] | 1
Sales | Aluminato de sodio | [7 empty] | 1
Sales | Benzoato de sodio |  |  | 2 | 2 |  | 2 |  | 1 | 2 | 2 |  | 2 | 1 | 2 | [5 empty] | 1 |  | 1 | 1 |  |  | 1 | [5 empty] | 1 | 1 | 2
Sales | Bicarbonato de sodio |  |  | 2 |  |  | 2 |  |  | 2 |  |  |  | 2 |  | 1 | 2 | [8 empty] | 1 | [6 empty] | 1 | 2
Sales | Bisulfato de sodio |  |  | 2 |  |  | 2 | 1 | 1 | 1 |  |  |  | 2 |  | 2 | 2 |  | 2 | [9 empty] | 2 |  |  |  | 2
Sales | Bisulfito de sodio |  |  | 2 |  |  | 2 | 1 | 1 | 1 |  |  |  | 2 |  | 2 | 2 | [7 empty] | 1 | 1 |  |  | 1
Sales | Bórax (borato de sodio) |  |  | 2 |  |  | 2 | 1 | 1 | 1 | 2 |  |  | 2 |  | 1 | [8 empty] | 2
Sales | Bromuro de sodio |  |  | 2 |  |  | 2 | 2 | 1 |  |  |  | 2 | 2 | 2 |  |  |  | 1 | 1 | 1 |  | 2 | 1 | [9 empty] | 1 | 2
Sales | Carbonato de sodio |  | 1 | 2 | 1 |  | 2 |  | 1 | 2 |  |  |  | 2 |  |  | 2 | [11 empty] | 2 |  |  |  |  | 1
Sales | Clorato de sodio |  |  | 1 |  |  | 2 | 1 |  | 1 |  |  |  | 1 | [11 empty] | 1 | 1 |  | 1 |  |  |  | 1
Sales | Cloruro de sodio |  | 1 | 2 |  |  | 2 |  | 1 | 2 |  |  |  | 2
Sales | Cromato de sodio | [8 empty] | 2 | [14 empty] | 1
Sales | Cianuro de sodio |  |  | 2 |  |  | 2 | 1 | 1 |  |  |  |  | 2 |  |  | 2 |  |  |  | 1 |  |  | 2 | 1 | 1
Sales | Ferrocianuro de sodio
Sales | Fluoruro de sodio |  |  | 2 |  |  | 2 | 2 |  |  |  |  | 1 | 2 |  | 1
Sales | Hidrosulfito de sodio
Bases | Hidróxido de sodio (20%) |  |  |  | 2 |  |  |  |  | 2 | [9 empty] | 1 | 2 | 2 | 1 | 1 |  | 2 |  |  |  | 2 | 2 | 2 |  | 1 | 2
Bases | Hidróxido de sodio (50%) | [14 empty] | 1 | 1 |  |  | 1 | 2 | 1 | 1 | 1 |  | 1 |  |  |  | 2
Bases | Hidróxido de sodio (80%) |  |  |  | 1 | [7 empty] | 1 |  |  |  | 1 | 2 |  | 1 | 1 | 1 | 1 | 1 |  | 1 | [6 empty] | 1 |  | 2
Sales | Hipoclorito de sodio (100%) |  |  | 2 |  |  | 2 | [9 empty] | 1 | [6 empty] | 1
Sales | Hipoclorito de sodio (<20%) | [22 empty] | 1
Sales | Hiposulfato de sodio
Sales | Metafosfato de sodio |  |  | 1 |  |  | 1 |  | 1 |  | 1
Sales | Metasilicato de sodio | [15 empty] | 1 | [13 empty] | 1
Sales | Nitrato de sodio | [5 empty] | 2 | 1 | 1 |  |  |  |  | 2 |  | 1 | [8 empty] | 1 | 1
Sales | Perborato de sodio |  |  | 1 |  |  | 1 |  | 1 |  |  |  |  | 2
Sales | Peróxido de sodio |  |  | 2 |  |  |  |  | 1 | 2 |  |  |  | 2 | [6 empty] | 1
Sales | Polifosfato de sodio |  |  | 1 |  |  |  | 1 | 1 |  |  |  |  | 1
Sales | Silicato de sodio |  |  | 2 |  |  | 2 | 1 | 1 |  |  |  |  | 2
Sales | Sulfato de sodio |  |  | 2 |  |  | 2 |  |  | 2 |  |  |  | 2 | [11 empty] | 1
Sales | Sulfuro de sodio |  |  | 2 |  |  | 2 |  | 1 |  |  |  |  | 2 |  |  | 2 |  | 1 |  |  |  |  | 2 |  |  |  |  | 1 |  |  |  | 1
Sales | Sulfito de sodio |  |  | 2 |  |  | 1 |  |  |  | 2 |  |  | 2 | [9 empty] | 2 |  |  | 1 |  |  |  | 1
Sales | Tetraborato de sodio | [5 empty] | 2 | [6 empty] | 2 | [10 empty] | 2
Sales | Tiosulfato de sodio (hipo) |  | 1 | 2 |  |  | 1 |  |  |  | 2 |  |  | 2 |  |  | 2 |  |  |  | 2 |  |  |  | 2 |  |  |  | 2 |  |  |  | 2
Solventes orgánicos | Disolvente Stoddard |  |  | 1 |  |  | 2 |  |  | 2 |  |  |  | 1 | [6 empty] | 1
Otros orgánicos | Suero
Otros inorgánicos | Licores de sulfato | [5 empty] | 2 |  | 1 | [6 empty] | 2 | [7 empty] | 1
Ácidos | Ácido sulfúrico (<10%) |  |  |  | 1 |  | 1 |  | 1 | 1 | 2 |  |  | 1 |  | 1 |  |  |  | 1 | 2 | [11 empty] | 1 |  | 1
Ácidos | Ácido sulfúrico (10% - 75%) |  |  |  | 1 |  | 1 |  |  | 1 | 1 |  |  | 1 |  | 1 | 2 |  |  |  | 1 |  |  | 2 | [8 empty] | 1 |  | 1
Ácidos | Ácido sulfúrico (75% - 100%) |  |  |  | 1 |  | 1 |  |  |  | 1 | 1 |  |  |  |  | 1 | [6 empty] | 1 | [8 empty] | 1 |  | 1
Ácidos | Ácido sulfúrico concentrado (frío) | [9 empty] | 2 | 1 | [20 empty] | 1
Ácidos | Ácido sulfúrico concentrado (caliente) | [22 empty] | 2
Ácidos | Ácido sulfuroso |  |  | 2 |  |  | 2 | [6 empty] | 2 |  | 1 | [8 empty] | 1 |  | 1
Anhídridos y halogenuros | Cloruro sulfúreo
Ácidos | Ácido tánico |  |  | 1 |  |  | 2 | 2 | 1 |  |  |  |  | 1 | [10 empty] | 1 | [7 empty] | 1
Ácidos | Ácido tartárico |  |  | 1 |  |  | 1 | 1 | 2 |  |  |  |  | 1 |  |  |  |  | 2 |  | 2 |  |  |  | 2 | 2 | 1 |  | 1 |  |  |  |  | 1
Solventes orgánicos | Tetracloroetano | [7 empty] | 1
Solventes orgánicos | Tetracloroetileno (percloroetileno) | [7 empty] | 1
Solventes orgánicos | Tetrahidrofurano (THF) | [5 empty] | 1 |  |  |  | 2 |  |  |  | 1 |  |  |  | 1
Hidrocarburos | Tolueno |  | 1 |  | 1 |  | 1 |  | 1 |  | 1 |  |  |  | 1 |  |  |  | 2
Solventes orgánicos | Trementina (aguarrás) |  | 2
Ácidos | Ácido tricloroacético
Solventes orgánicos | Tricloroetano | [7 empty] | 1
Solventes orgánicos | Tricloroetileno (TCE) |  |  |  | 1 |  |  |  | 1 |  | 1 | 1 | [19 empty] | 1
Anhídridos y halogenuros | Triclorofosfato | [5 empty] | 1 |  | 2 |  | 1 | [12 empty] | 2 |  |  |  |  | 2
Solventes orgánicos | Tricloropropano | [11 empty] | 1
Aminas y nitrogenados | Trietilamina | [7 empty] | 1 | [5 empty] | 2 | [16 empty] | 1
Sales | Fosfato trisódico | 1 | [29 empty] | 1
Aminas y nitrogenados | Urea
Ácidos | Ácido úrico
Productos alimenticios | Vinagre | [6 empty] | 1 |  | 2 | [12 empty] | 1
Solventes orgánicos | Acetato de vinilo (VAM) |  |  |  | 1 | [5 empty] | 1 |  | 2 |  | 2 |  | 2 | 2 | [5 empty] | 1 |  |  | 1 | [7 empty] | 2
Solventes orgánicos | Cloruro de vinilo (VCM) | [7 empty] | 1 |  |  |  | 2 |  | 1 | [8 empty] | 1 | 2 | 1 | 1 |  | 2 |  |  |  | 2 |  | 2
Productos alimenticios | Whiskey y vinos |  |  | 2 |  |  |  | 2 | 1 | 1 |  |  |  | 2 | [12 empty] | 1
Hidrocarburos | Xileno | [7 empty] | 2 | [17 empty] | 1
Sales | Cloruro de zinc | [5 empty] | 1 | 1 |  | 2 | [18 empty] | 1 |  |  |  |  | 1
Sales | Hidrosulfito de zinc
Sales | Sulfato de zinc | [5 empty] | 2 | 1 |  | 2 |  |  |  | 2 | [10 empty] | 1 |  |  | 2 |  |  |  | 1 | 2 | 2